## Лист1
Категория | Артикул | Пропорция | Перед вулканизацией |  |  |  | После вулканизации
|  |  | Цвет | Вязкость A (25℃)，Pa.s | Вязкость B (25℃)，Pa.s | Вязкость после смешения А и В (25℃)，Pa.s | Твердость (По Шор А) | Прочность при растяжении（Mpa）≥ | Удлинение при разрыве（%）≥ | Прочность на раздирание Тип B（kN/m）≥ |  | Плотность g/cm3 | Одноразовая линейная усадка %
Газо-фазный |  | 10:01 | Густая жидкость | 80-130 | 0.5-0.8 | 60-80 | Первичная вулканизация 100℃*5мин.
| EX-DJ-2030 | [5 empty] | 30±2 | 4 | 400 |  | 10 | 1.09±0.03 | 1.9～2.2
| EX-DJ-2040 | [5 empty] | 40±2 | 5.5 | 300 |  | 18 | 1.10±0.03 | 1.9～2.2
| Ex-DJ-2050 | [5 empty] | 50±2 | 6 | 300 |  | 20 | 1.11±0.03 | 1.9～2.2
|  | 1:01 | Густая жидкость | ≤1000 | ≤1000 | —— | Первичная вулканизация 110℃*5мин.
| EX-DJ-2120 | [5 empty] | 20±2 | 4 | 700 |  | 10 | 1.08±0.03 | 1.9～2.2
| EX-DJ-2130 | [5 empty] | 30±2 | 5 | 600 |  | 10 | 1.09±0.03 | 1.9～2.2
| EX-DJ-2140 | [5 empty] | 40±2 | 6 | 400 |  | 18 | 1.10±0.03 | 1.9～2.2
| EX-DJ-2150 | [5 empty] | 50±2 | 7 | 300 |  | 20 | 1.11±0.03 | 1.9～2.2
| EX-DJ-2160 | [5 empty] | 60±2 | 8 | 300 |  | 20 | 1.12±0.03 | 1.9～2.2
| EX-DJ-2170 | [5 empty] | 70±2 | 8 | 200 |  | 22 | 1.13±0.03 | 1.9～2.2
|  | 1:01 | Густая жидкость | ≤1000 | ≤1000 | —— | Первичная вулканизация 120℃*5мин.
| EX-DJ-2220 | [5 empty] | 20±2 | 6.5 | 850 |  | 15 | 1.10±0.03 | 1.9～2.2
| EX-DJ-2230 | [5 empty] | 30±2 | 6.5 | 650 |  | 25 | 1.11±0.03 | 1.9～2.2
| EX-DJ-2240 | [5 empty] | 40±2 | 8 | 550 |  | 30 | 1.12±0.03 | 1.9～2.2
| EX-DJ-2250 | [5 empty] | 50±2 | 8 | 450 |  | 30 | 1.12±0.03 | 1.9～2.2
| EX-DJ-2260 | [5 empty] | 60±2 | 8 | 400 |  | 30 | 1.13±0.03 | 1.9～2.2
| EX-DJ-2270 | [5 empty] | 70±2 | 8 | 280 |  | 30 | 1.13±0.03 | 1.9～2.2
Осажденный |  | 10：1 | Густая жидкость | 80-130 | 0.5-0.8 | 60-80 | Первичная вулканизация 100℃*5мин.
| EX-DJ-2031 | [5 empty] | 30±2 | 3 | 300 |  | 10 | 1.09±0.03 | 1.9～2.2
| EX-DJ-2041 | [5 empty] | 40±2 | 4 | 200 |  | 13 | 1.10±0.03 | 1.9～2.2
| EX-DJ-2051 | [5 empty] | 50±2 | 5 | 200 |  | 15 | 1.11±0.03 | 1.9～2.2
| EX-DJ-2061 | [5 empty] | 60±2 | 5 | 200 |  | 15 | 1.12±0.03 | 1.9～2.2
|  | 1:01 | Густая жидкость | ≤1000 | ≤1000 | —— | Первичная вулканизация 110℃*5мин.
| EX-DJ-2141 | [5 empty] | 40±2 | 5.5 | 400 |  | 16 | 1.12±0.03 | 1.9～2.2
| EX-DJ-2151 | [5 empty] | 50±2 | 6.5 | 300 |  | 18 | 1.13±0.03 | 1.9～2.2
| EX-DJ-2161 | [5 empty] | 60±2 | 7 | 300 |  | 18 | 1.14±0.03 | 1.9～2.2